## MODELO
PLANILLA DE DATOS GARANTIZADOS |  |  |  |  | ´FOTO
[5 empty] | CÓDIGO |  | 1006940
SOPORTE PARA AISLADOR EN CABEZA DE POSTE |  |  |  |  | FECHA DE REVISION |  | 2019-09-17
AREA ESPECIALISTA: Division de Normativa & Normalizacion.
DESCRIPCION SAP: SOPORTE VERTICAL AISLADOR TIPO POSTE
ÍTEM | DATOS | UNIDAD | PEDIDO | OFRECIDO |  | COMENTARIO
1 | Empresa proveedora | …. | (*)
2 | Fabricante | …. | (*)
3 | Marca | …. | (**)
4 | Modelo | …. | (*)
5 | País de origen | …. | (*)
6 | Tipo | …. | Soporte
7 | Norma de fabricación y ensayos | …. | ASTM A 123-78
8 | Características constructivas
8.1 | Material |  | Acero al carbono
8.2 | Protección anticorrosiva |  | Galvanizado en caliente
9 | Características dimensionales. |  | *ver ficha técnica*
9.1 | Diámetro de agujeros de soporte |  | 17.5
9.2 | Diámetro de agujero para aislador | mm | 20.6
9.3 | Diámetro de agujero corredor | mm | 17.5
9.4 | Longitud total | mm | 361
9.5 | Ancho de tope |  | 105
9.6 | Profundidad de tope | mm | 102
10 | Resistencia mecánica | KN | (*)
11 | Recubrimiento de galvanizado | Micras | >100
12 | Embalaje |  | *Ver descripción
12.1 | Norma de fabricación y ensayos | …. | ISO 780:1983
13 | Garantía | Año | 1
14 | Certificación ISO 9000 o similar |  | (*)
(*) A indicar por el oferente
(**) Timbrado en el material alto o bajo relieve |  |  |  |  | Fecha oferente:
………………………………………………………….
| Julio Cesar Ynfante |  |  |  | …………………………………….
| Encargado de Normativa & Normalizacion |  |  |  | Nombre y firma de oferente
COMENTARIOS:
1- Este material cumplirá con todas las indicaciones detalladas en la especificación técnica correspondiente. 2- En caso de haber una solicitud adicional por parte de La Distribuidora o que el Fabricante entienda deba entregar información adicional, para la correcta evaluación de la propuesta, se deberá hacer por escrito y ser anexado a esta planilla de Datos Garantizados.