## MODELO
PLANILLA DE DATOS GARANTIZADOS |  |  |  |  | ´FOTO
[5 empty] | CÓDIGOS |  | 1006932
SOPORTE PARA BANCO TRANSFORMADORES |  |  |  |  | FECHA DE VERIFICACION |  | 2019-09-17
AREA ESPECIALISTA: División de Normativa & Normalización.
DESCRIPCION SAP: SOPORTE P/BANCO TRANFORMADOR
ÍTEM | DATOS | UNIDAD | PEDIDO | OFRECIDO |  | COMENTARIO
1 | Empresa proveedora | …. | (*)
2 | Fabricante | …. | (*)
3 | Marca | …. | (**)
4 | Modelo | …. | (*)
5 | País de origen | …. | (*)
6 | Norma de fabricación y ensayos | …. | ASTM-A123
7 | Características constructivas
7.1 | Material |  | Acero
8 | Accesorios
8.1 | Base para transformador
8.1.1 | Altura | mm | 203
8.1.2 | Longitud horizontal | mm | 253
8.1.3 | Espesor | mm | 6.35
8.2 | Soporte auxiliar tercer transformador
8.2.1 | Altura | mm | 101
8.2.2 | Longitud horizontal | mm | 250
8.2.3 | Espesor | mm | 6.35
8.3 | Planchuela de acero Vertical
8.3.1 | Altura | mm | 381
8.3.2 | Longitud horizontal | mm | 88.9
8.3.3 | Espesor | mm | 9.5
9 | Diámetros de orificios al Poste | mm | 20.6
10 | Diámetros de orificios Interior al transformador | mm | 17.5
11 | Galvanizado | Micras | ≥100
12 | Muestra | …. | No
(*) A indicar por el oferente
(**) Timbrado en el material de alto o bajo relieve. |  |  |  |  | Fecha de actualización: 02/04/12
………………………………………………………….
| Julio Cesar Ynfante |  |  |  | …………………………………….
| Encargado de Normativa & Normalización |  |  |  | Nombre y firma de oferente
COMENTARIOS:
1- Este material cumplirá con todas las indicaciones detalladas en la especificación técnica correspondiente. 2- En caso de haber una solicitud adicional por parte de La Distribuidora o que el Fabricante entienda deba entregar información adicional, para la correcta evaluación de la propuesta, se deberá hacer por escrito y ser anexado a esta planilla de Datos Garantizados.